## 表紙
生コン・残コンソリューション技術研究会（RRCS研究会）
第2分科会「リサイクル」
JIS化へ向けての
粒状化骨材 全国試験
取扱注意
数多くの団体に参加してもらうことが重要です。
本帳票に記載のすべての試験ができなくても結構ですので
ご協力お願いいたします。
試験団体：
担当者：
メール：
電話：
本試験結果は、RRCS研究会第2分科会の成果として、データ提供団体との連名で、外部発表を予定しています。また、粒状化骨材のJIS規格化への基礎データとなる予定です。そのため、試験結果の外部発表については、極力避けていただくとともに、発表が必要な場合は、事務局（寺田、白岩）にご相談ください。

## 手順
０．試験手順
【0日目】プラントにて0.5～1.0m3程度生コンクリートを製造
粒状化：使用する粒状化材（剤）の使用方法に従って、生コンクリートを粒状化する。
【材齢1日】：必ず再攪拌し、粒状物の結合を防ぐ。また、粒状化骨材の表面が白く乾燥した時は、散水する。
厚さ20cm程度に敷き均し、ブルーシートを掛けて24時間程度放置
ブルーシートを掛けて、品質試験まで残置。最短で材齢３日で試験可能。粒状化骨材表面が白く乾燥しないように適宜散水する。
【試験日（材齢３ or ７ or １４日）】：粒状化骨材表面が乾燥し、白くなっている場合は散水する。また、サンプル誤差を最小化するために、攪拌をし、試料を採取する。
測定した表乾密度等を使用して、ターゲットとする配合において、骨材の置換率を振って、配合表を作成する。
W/CおよびWは、基本的に一定。
スランプ小さい場合には、混和剤を後添加してスランプを揃える。材齢7日（3本）、28日（3本）の供試体を作成する。養生は標準養生。
【性状確認試験】
スランプ、スランプフロー
空気量
コンクリート温度
【圧縮強度試験】
材齢7日
材齢28日
【材齢７日】：圧縮強度試験
【材齢28日】：圧縮強度試験
【再生骨材用試験】
試料を30kg採取し、5㎜ふるい
・5mm以上⇒粗骨材
・5mm未満⇒細骨材
【粗骨材】
ふるい分け試験：4kg、微粒分量試験：4kg
密度及び吸水率試験：4kg
【細骨材】
ふるい分け試験：2kg、微粒分量試験：1kg
密度及び吸水率試験：2kg

## １ 品質試験１
１．品質試験 条件表 | [7 empty] | P.1 | 取扱注意
管理番号 |  |  | 黄色枠ご記入ください。
実施しない
方針：
NO |  | 例 |  | 1 |  |  | 2
工場名 |  | A工場
住所 |  | 東京都港区赤坂
粒状化骨材作成日 |  | 2022-02-06
性状試験日 |  | 2022-02-11
性状試験時の材齢（日） |  | 5
配合記号 |  | 24_18_20BB
細骨材種類 |  | 山砂＋砕砂
粗骨材種類 |  | 砕石
＊1粒状化材料 |  | 2
＊2粒状化方法 |  | 2
供試体作成日 |  | 2022-02-11
供試体作成時の材齢（日） |  | 5
*1粒状化材料 |  | １．使用しない、２．コンバラス、３．Re-con、４．セルドロン
*2粒状化方法 |  | １．人力、２．重機、３．生コン車、４．小型ミキサー、５．その他
２．品質試験 試験結果欄１ | [7 empty] | P.2 | 取扱注意
管理番号 |  |  | 黄色枠ご記入ください。
実施しない
No. | 試験方法 | 試験項目 | 規格 | No.1 |  | No.2 |  | No.3
|  |  |  | 細骨材 | 粗骨材 | 細骨材 | 粗骨材 | 細骨材 | 粗骨材
1 | JIS A 1104 | 実積率（％） |  | — | ー | — | ー | — | ー
2 | JIS A 5023 附属書A A.5.3 (3回の試験結果の平均，細骨材は微粒分量試験後の試料を用いること) | 表乾密度（g/cm3）
絶乾密度（g/cm3）
|  | 見掛密度（g/cm3） |  | — | — | — | — | — | —
|  | 吸水率（％） | 粗7以下 細13以下
3 | JIS A 1121 | 区分 |  | — | — | — | — | — | —
|  | すり減り減量（％） |  |  |  | 基本実施しない
4 | JIS A 1103 | 微粒分量（％） | 粗3以下 細10以下
5 | JIS A 1144 | 塩化物量（％） |  | — | — | — | — | — | —
| JIS A 5308 附A | 塩化物量（％） |  | — | — | — | — | — | —
6 | JIS A 1122 | 安定性（％） |  | — | — | — | — | — | —
7 | JIS A 1205 | 液性限界（％） |  |  |  | 基本実施しない
|  | 塑性限界（％） |  |  |  | 基本実施しない
|  | 塑性指数 |  |  |  | 基本実施しない
8 | JIS A 1210 | 最大乾燥密度（g/cm3） |  | — | — | — | — | — | —
|  | 最適含水比（％） |  | — | — | — | — | — | —
9 | JIS A 1211 | 95％修正CBR（％） |  |  |  | 基本実施しない
10 | JIS A 5021 | 不純物量（％） |  | — | — | — | — | — | —
11 | JIS K 0102 | 六価クロム溶出量（mg/L） |  |  |  | 基本実施しない
その他 | JIS A 1102 | 粗粒率
| JIS A 5005 | 粒形判定実積率（％） |  | ー | ー | ー | ー | ー | ー
| — | 5mmふるい通過割合（％）
【試験中のご意見】
難しかった点
工夫した点
改善点
自由記述欄
記入例です。

## ２ 品質試験２
３．品質試験 試験結果欄２(粒度分布) | [7 empty] | 取扱注意
No.1 | 細骨材
|  | 粒状化骨材 | JIS A 5023 附A( ) |  | JIS A 5308 附A( )
| 目開き | （％） | 上限 | 下限 | 上限 | 下限
| 5 |  | 100 | 85 | 100 | 90
| 2.5 |  | 100 | 65 | 100 | 80
| 1.2 |  | 90 | 45 | 90 | 50
| 0.6 |  | 65 | 25 | 65 | 25
| 0.3 |  | 35 | 10 | 35 | 10
| 0.15 |  | 15 | 2 | 10 | 2
[5 empty] | ― | ―
| 粗骨材 |  | L2505
|  | 粒状化骨材 | L2505( ) |  | L2005( )
| 目開き | （％） | 上限 | 下限 | 上限 | 下限
| 25 |  | 100 | 95 | 100 | 100
| 20 |  | 85 | 62.5 | 100 | 90
| 15 |  | 70 | 30 | 77.5 | 55
| 10 |  | 40 | 15 | 55 | 20
| 5 |  | 10 | 0 | 10 | 0
| 2.5 |  | 5 | 0 | 5 | 0
[5 empty] | - | ―
|  |  | ＊：粗骨材はJIS A 5023と5308の粒度分布は同一 |  |  |  | :グラフ作図用の仮値
No.2 | 細骨材
|  | 粒状化骨材 | JIS A 5023 附A( ) |  | JIS A 5308 附A( )
| 目開き | （％） | 上限 | 下限 | 上限 | 下限
| 5 |  | 100 | 85 | 100 | 90
| 2.5 |  | 100 | 65 | 100 | 80
| 1.2 |  | 90 | 45 | 90 | 50
| 0.6 |  | 65 | 25 | 65 | 25
| 0.3 |  | 35 | 10 | 35 | 10
| 0.15 |  | 15 | 2 | 10 | 2
[5 empty] | ― | ―
| 粗骨材 |  | L2505
|  | 粒状化骨材 | L2505( ) |  | L2005( )
| 目開き | （％） | 上限 | 下限 | 上限 | 下限
| 25 |  | 100 | 95 | 100 | 100
| 20 |  | 85 | 62.5 | 100 | 90
| 15 |  | 70 | 30 | 77.5 | 55
| 10 |  | 40 | 15 | 55 | 20
| 5 |  | 10 | 0 | 10 | 0
| 2.5 |  | 5 | 0 | 5 | 0
[5 empty] | - | ―
|  |  | ＊：粗骨材はJIS A 5023と5308の粒度分布は同一 |  |  |  | :グラフ作図用の仮値
No.3 | 細骨材
|  | 粒状化骨材 | JIS A 5023 附A( ) |  | JIS A 5308 附A( )
| 目開き | （％） | 上限 | 下限 | 上限 | 下限
| 5 |  | 100 | 85 | 100 | 90
| 2.5 |  | 100 | 65 | 100 | 80
| 1.2 |  | 90 | 45 | 90 | 50
| 0.6 |  | 65 | 25 | 65 | 25
| 0.3 |  | 35 | 10 | 35 | 10
| 0.15 |  | 15 | 2 | 10 | 2
[5 empty] | ― | ―
| 粗骨材 |  | L2505
|  | 粒状化骨材 | L2505( ) |  | L2005( )
| 目開き | （％） | 上限 | 下限 | 上限 | 下限
| 25 |  | 100 | 95 | 100 | 100
| 20 |  | 85 | 62.5 | 100 | 90
| 15 |  | 70 | 30 | 77.5 | 55
| 10 |  | 40 | 15 | 55 | 20
| 5 |  | 10 | 0 | 10 | 0
| 2.5 |  | 5 | 0 | 5 | 0
[5 empty] | - | ―
|  |  | ＊：粗骨材はJIS A 5023と5308の粒度分布は同一 |  |  |  | :グラフ作図用の仮値

## ３性能試験（スランプ・圧縮強度）
３．性能試験結果表
配合：生コン工場において、下記配合で性能試験を実施願います。１セットでも大歓迎。
置換量：バージン骨材との置換率を変えて試験をして欲しい。
|  |  | ：実施必要 |  |  |  |  | ：余裕があれば実施して欲しi
| セット | No. | 置換率 |  | 供試体作製時の骨材の材齢（日） | フレッシュ性状 |  |  |  | 圧縮強度（N/mm2） |  |  |  | 性状についてのコメント
|  |  | 細骨材 | 粗骨材 |  | スランプ (cm) | スランプフロー (cm) | 空気量 (%) | コン温度 (℃) | 材齢7日 |  | 材齢28日
| 1 | 1 | 0% | 0% | [6 empty] | #DIV/0! |  | #DIV/0!
|  | 2 | 5% | 5% | [6 empty] | #DIV/0! |  | #DIV/0!
|  | 3 | 20% | 20% | [6 empty] | #DIV/0! |  | #DIV/0!
|  | 4 | 0% | 50% | [6 empty] | #DIV/0! |  | #DIV/0!
|  | 5 | 30% | 0% | [6 empty] | #DIV/0! |  | #DIV/0!
|  | 6 | 0% | 100% | [6 empty] | #DIV/0! |  | #DIV/0! | 再生M1種
|  | 7 | 50% | 0% | [6 empty] | #DIV/0! |  | #DIV/0! | 再生M2種
|  | 8 | 50% | 50% | [6 empty] | #DIV/0! |  | #DIV/0! | 再生M2種
|  | 9 | 100% | 100% | [6 empty] | #DIV/0! |  | #DIV/0! | 再生M2種
| 2 | 10 | 0% | 0% | [6 empty] | #DIV/0! |  | #DIV/0!
|  | 11 | 5% | 5% | [6 empty] | #DIV/0! |  | #DIV/0!
|  | 12 | 20% | 20% | [6 empty] | #DIV/0! |  | #DIV/0!
|  | 13 | 0% | 50% | [6 empty] | #DIV/0! |  | #DIV/0!
|  | 14 | 30% | 0% | [6 empty] | #DIV/0! |  | #DIV/0!
|  | 15 | 0% | 100% | [6 empty] | #DIV/0! |  | #DIV/0! | 再生M1種
|  | 16 | 50% | 0% | [6 empty] | #DIV/0! |  | #DIV/0! | 再生M2種
|  | 17 | 50% | 50% | [6 empty] | #DIV/0! |  | #DIV/0! | 再生M2種
|  | 18 | 100% | 100% | [6 empty] | #DIV/0! |  | #DIV/0! | 再生M2種
配合表
| No. | 配合記号 | 置換率(質量比％) |  | W/C (%) | s/a (%) | 配合表（kg/m3）
|  |  | 細骨材 | 粗骨材 |  |  | C | W | S1 | S2 | S3(粒状) | G1 | G2 | G3(粒状) | Ad
1
2
3
4
5
6
7
8
9
10
11
12
13
14
15
16
17
18

## まとめ
RRCS研究会 リサイクル分科会 粒状化骨材全国試験 |  |  |  |  | 結果をまとめるシートです。
：プルダウンで選んでください。
NO | 条件 | [9 empty] | 試験結果 | [16 empty] | 備考
[11 empty] | 細骨材 |  |  |  |  | 粗骨材 |  |  |  |  | 置換率 |  | フレッシュ性状 |  |  | 圧縮強度試験結果
| 工場名 | 試験場所 (都道府県名) | 粒状化材料 | 粒状化方法 | W/C （％） | スランプ （ｃｍ） | 粗骨材の 最大寸法 | セメントの種類 | 混和剤の種類 | 供試体作製時の粒状化骨材の材齢（日） | 表乾密度 (g/cm3) | 絶乾密度 (g/cm3) | 吸水率 (%) | 微粒分量 (%) | 粗粒率 | 表乾密度 (g/cm3) | 絶乾密度 (g/cm3) | 吸水率 (%) | 微粒分量 (%) | 粗粒率 | 細骨材置換率(%) | 粗骨材置換率(%) | スランプ (cm) | スンランプフロー(cm) | 空気量 (％) | 7日 | 28日
|  |  | 粒状化材料 | 粒状化方法 | W/C | スランプ | 粗骨材の 最大寸法 | セメントの種類 | 混和剤の種類 | 供試体作製時の粒状化骨材の材齢（日）
|  |  | 使用しない | 人力 | 60 | 12 | 20 | N | AE減水剤 | 3
|  |  | コンバラス | 重機 | 55 | 15 | 25 | BB | AE減水剤（高機能タイプ） | 7
|  |  | Nプラス | 生コン車 | 50 | 18 | 40 | H | 高性能AE減水剤 | 14
|  |  | セルドロン | 小型ミキサー |  | 21
|  |  | Re-Conゼロ | その他
その他
サンプル提供

## ４配合表（オリジナル）
４．残コン・戻りコン配合表
配合計画書を貼り付けてください。

## ５配合表（適用コンクリート)
５．粒状化骨材を適用したコンクリート配合表
配合計画書を貼り付けてください。

## ６骨材試験結果
６．バージン骨材試験結果
No. | 試験方法 | 試験項目 | バージン骨材試験結果
|  |  | 細骨材 |  |  | 粗骨材
|  |  | ① | ② | ③ | ① | ② | ③
1 | JIS A 1104 | 実積率（％） | 65.5 | 66.2 | — | 59.3 | 58 | —
2 | JIS A 1110 | 表乾密度（g/cm3） | 2.61 | 2.69 | — | 2.62 | 2.7 | —
|  | 絶乾密度（g/cm3） | 2.57 | 2.67 | — | 2.59 | 2.69 | —
|  | 見掛密度（g/cm3） | — | — | — | — | — | —
|  | 吸水率（％） | 1.48 | 0.72 | — | 1.13 | 0.25 | —
3 | JIS A 1121 | 区分 | — | — | — |  |  | —
|  | すり減り減量（％） | — | — | — | 15.8 | 21.6 | —
4 | JIS A 1103 | 微粒分量（％） | 4.8 | 3.1 | — | 0.7 | 0.5 | —
5 | JIS A 1144 | 塩化物量（％） | — | — | — | — | — | —
| JIS A 5308 附A | 塩化物量（％） |  | 0 | — | — | — | —
6 | JIS A 1122 | 安定性（％） | 0.9 | 0.5 | — | 2.3 | 0.9 | —
7 | JIS A 1145 | アルカリシリカ反応性（化学法） | 無害 | 無害 | — | 無害 | 無害 | —
| JIS A 1146 | アルカリシリカ反応性（モルタルバー法） | 無害 | — | — | 無害 | — | —
8 | JIS A 1205 | 液性限界（％） | — | — | — | — | — | —
|  | 塑性限界（％） | — | — | — | — | — | —
|  | 塑性指数 | — | — | — | — | — | —
9 | JIS A 1210 | 最大乾燥密度（g/cm3） | — | — | — | — | — | —
|  | 最適含水比（％） | — | — | — | — | — | —
10 | JIS A 1211 | 95％修正CBR（％） | — | — | — | — | — | —
11 | JIS A 5021 | 不純物量（％） | — | — | — | — | — | —
12 | JIS K 0102 | 六価クロム溶出量（mg/L） | — | — | — | — | — | —
その他 | JIS A 1102 | 粗粒率 | 2.78 | 2.47 | — | 6.7 | 6.62 | —
| JIS A 5005 | 粒形判定実積率（％） | 55.3 | 54.8 | — | 59.3 | 58 | —
粒状化骨材を作成した元のバージン骨材の品質

## 7.写真
写真